## Resumen resultados
Resumen resultados Ensayos IDIEM OT-10 Termocuplas | [5 empty] | Unidades para VFLUX
Muestra | Densidad seca (g/cm3) | Conductividad termica "K" (W/m*K) | Capacidad de calor especifico "C" (capacidad calorifica volumétrica) (MJ/m3*K) | Difusividad Térmica "D" (mm2/s) | Permeabilidad vertical (m/d) | Muestra | Densidad seca (kg/m3) | Conductividad termica "K" (cal/°C*s*cm) | Capacidad de calor especifico "C" (capacidad calorifica volumétrica) (cal/cm3*C) | Calor específico (J/kg*C) | Difusividad Térmica "D" (m2/s) | Dispersividad térmica (m), según Kv | Dispersividad térmica (m), según granulometria (d50)
TC-1 | 1.1 | 0.614 | 3.389 | 0.203 | 0.002592 | TC-1 | 1100 | 0.00146746 | 0.809971 | 3080.909 | 2.03e-07 | 2.5 | 0.08
TC-2 | 1.52 | 0.258 | 5.333 | 0.049 | 0.0016416 | TC-2 | 1520 | 0.00061662 | 1.274587 | 3508.553 | 4.9e-08 | 0.98 | 0.004
TC-3 | 1.39 | 0.265 | 4.867 | 0.055 | 0.0057888 | TC-3 | 1390 | 0.00063335 | 1.163213 | 3501.439 | 5.5e-08 | 0.31 | 0.07
TC-4 | 1.37 | 0.666 | 2.342 | 0.313 | 0.7776 | TC-4 | 1370 | 0.00159174 | 0.559738 | 1709.489 | 3.13e-07 | 0.013 | 0.2
TC-5 | 1.22 | 0.578 | 2.69 | 0.224 | 0.0031104 | TC-5 | 1220 | 0.00138142 | 0.64291 | 2204.918 | 2.24e-07 | 2.3 | 0.035
Usar esta dispersividad, por ahora
Note on B2: [Comentario encadenado] Su versión de Excel le permite leer este comentario encadenado; sin embargo, las ediciones que se apliquen se quitarán si el archivo se abre en una versión más reciente de Excel. Más información: https://go.microsoft.com/fwlink/?linkid=870924 Comentario: Usar densidad reportada por ensayo específico de densidad? O densidad registrada para el ensayo térmico?
Note on F2: [Comentario encadenado] Su versión de Excel le permite leer este comentario encadenado; sin embargo, las ediciones que se apliquen se quitarán si el archivo se abre en una versión más reciente de Excel. Más información: https://go.microsoft.com/fwlink/?linkid=870924 Comentario: Usada para QAQC con gradiente hidraulico de Divers
Note on I2: [Comentario encadenado] Su versión de Excel le permite leer este comentario encadenado; sin embargo, las ediciones que se apliquen se quitarán si el archivo se abre en una versión más reciente de Excel. Más información: https://go.microsoft.com/fwlink/?linkid=870924 Comentario: Usar seca o húmeda? Estos rangos son muy bajos para los recomendados por el VFLUX. Los húmedos suben un poco (pero aún bajos).
Note on L2: [Comentario encadenado] Su versión de Excel le permite leer este comentario encadenado; sin embargo, las ediciones que se apliquen se quitarán si el archivo se abre en una versión más reciente de Excel. Más información: https://go.microsoft.com/fwlink/?linkid=870924 Comentario: Valores altos comparados con los sugeridos por VFLUX
Note on N2: [Comentario encadenado] Su versión de Excel le permite leer este comentario encadenado; sin embargo, las ediciones que se apliquen se quitarán si el archivo se abre en una versión más reciente de Excel. Más información: https://go.microsoft.com/fwlink/?linkid=870924 Comentario: Calculada asumiendo porosidad total = 0,37, y usando la permeabilidad vertical del lab
Note on O2: [Comentario encadenado] Su versión de Excel le permite leer este comentario encadenado; sin embargo, las ediciones que se apliquen se quitarán si el archivo se abre en una versión más reciente de Excel. Más información: https://go.microsoft.com/fwlink/?linkid=870924 Comentario: Formulas empiricas que estiman disp term según granulometrias, asumiendo que el flujo vertical es bajo y lento, y que predomina la difusion mas que la dispersion

## Granulometrías
Tamaño de Partícula, mm | Designación Malla o Criba | % en peso que pasa
|  | TC1 | TC2 | TC3 | TC4 | TC5 | Clasificacion USCS (segun norma ASTM D2487)
63.5 | 2 1/2" | 100 | 100 | 100 | 100 | 100 | Muestra | % Pasa #200 (0,075 mm) | D10 (mm) | D30 (mm) | D60 (mm) | Cu | Cc | Clasificación USCS | Descripción
50.8 | 2" | 97.4 | 100 | 100 | 100 | 100 | TC1 | 6.1 % | 0.15 | 0.65 | 3.25 | 22.35 | 0.89 | SP–SM | Arena mal gradada con limo
38.1 | 1 1/2" | 97.4 | 100 | 98.9 | 94.7 | 100 | TC2 | 54.2 % | — | — | 0.095 | — | — | SM | Arena limosa
25.4 | 1" | 93.3 | 100 | 97.6 | 84.3 | 100 | TC3 | 8.8 % | 0.11 | 0.58 | 2.63 | 23.88 | 1.16 | SW–SM | Arena bien gradada con limo
19 | 3/4" | 91 | 98.3 | 95.4 | 74.8 | 99.7 | TC4 | 5.4 % | 0.25 | 1.33 | 9.69 | 38.78 | 0.73 | GP–GM | Grava mal gradada con limo
9.52 | 3/8" | 80.4 | 94.7 | 84.8 | 59.6 | 96.8 | TC5 | 10.1 % | 0.07 | 0.32 | 1.30 | 17.63 | 1.05 | SW–SM | Arena bien gradada con limo
4.76 | Nº 4 | 66.8 | 91 | 70.9 | 47 | 83.6 | *Como el informe no incluye límites de Atterberg, los finos se asumieron limosos (M).
2 | Nº 10 | 51.4 | 86.3 | 55 | 35.8 | 68.3
0.84 | Nº 20 | 34.5 | 82 | 38.2 | 23.4 | 51.6
0.42 | Nº 40 | 22.4 | 79 | 22.9 | 14.7 | 36.4
0.25 | Nº 60 | 14.5 | 75.9 | 14.9 | 10 | 24.5
0.11 | Nº 140 | 7.7 | 63.7 | 10 | 6.4 | 13.1
0.07 | Nº 200 | 5.8 | 52.5 | 8.6 | 5.2 | 9.6
Calsificación USCS
Porosidad bibliográfica